## 0.Doc. list
OQC DOCUMENT CONTROL CARD
Part No. | MEF64141901
Part name | HINGE 27" VI
No. | Document name | Document No. | P.I.C | Remarks
1 | OQC document control card | - | Ninh
2 | Drawing | - | R&D
3 | OQC Inspection manual | QA-OQC-IM-029 | Ninh
4 | OQC Inspection report | - | Ninh
5 | Inspection guide | QA-OQC-IG-029 | Ninh
6 | History card | - | Ninh
7 | Defect history | - | Ninh
8 | Inspection level and AQL | - | T.Anh
9 | Q-Map |  | T.Anh
10 | Limit Sample |  | T.Anh
11
12

## 2.Ins. manual
Halla Electronics Vina |  |  | OQC Inspection manual | [5 empty] | Created | Reviewed | Approved
Doc. No.: QA-OQC-IM-029
Customer |  | LGEVH | Part name | HINGE 27" VI |  |  | Revised date | 2024-03-08
Material |  | ALDC12 | Part number | MEF64141901
Apperance check Items | [6 empty] | Dimension check items
Inspect. Item | No. | Item name | SPEC |  | Critical symbol | Inspect. Standard | Ins. Equip. | Freq. | Report | Remarks
Appearance | 1 | Outside appearance | No deform, out of shape. No crack, flash, burr, forreign matter. No sharp burr at the edge. |  | - | Drawing LG inspect. Standard | Visual | 100% | OQC checksheet
| 2 | Coating | No scratch, no peel off, no dirty, no dry |  | - |  | Visual
| 3 | Bosses | Bosses not deform, bending, crack, broken, burr, parting line.. |  | - |  | Visual
| 4 | Holes | Holes not burr, stuck material or crack. |  | - |  | Visual
| 5 | Gate area | Injection gate was grinded, no have sharp edges. |  | - |  | Visual
| 6 | Child part | No miss child part: Insulator (2EA), put in right position, no peel off. |  | - |  | Visual
Dimension / Spec. | 1 | D1 (4boss) | Ø6 ± 0.2 |  | - | Drawing LG inspect. Standard | Caliper | AQL, S1, 2.5 | OQC checksheet
| 2 | L1 | 220.2 ± 0.8 |  | - |  | Caliper | AQL, S1, 2.5
| 3 | D6 | 199 ± 0.5 |  | - |  | Caliper | AQL, S1, 2.5 |  | Request LG
| 4 | D7(2 Holes | 5.0 ± 0.2 |  | - |  | Pin gauge | AQL, S1, 2.5 |  | Request LG
| 5 | L2 | 32.9 ± 0.3 |  | - |  | High gauge | AQL, S1, 2.5 |  | Request LG
| 6 | Thickness coating | 90 ± 30 µm |  | - |  | Thịkness machine | AQL, S1, 2.5 |  | Request LG
| 7 | Hot water & cross cut | Coating not peel off |  | - |  | Knife/ 3M tape/hot water machine | 3ea/lot |  | Request LG
Assurance test | 8 | XRF test | Limit (ppm): Cd: 80, Pb: 800, Hg: 800, Cr: 800 |  | - | HSMS std. | XRF machine | 1EA/M | Test report
| 9 | Salt spray test | After 7 cycles, no rust |  | - | Drawing | Salt spray tester | 1EA/M
| 10 | Breaking test | >150kgf |  | - |  | UTM machine | 1EA/W
Remarks | The above appearance checking items will be used applied in out-going checking process and long-term products checking process For first three MP lots, sampling size of apperance items will be G-1, 0.65 and sampling size of dimension items will be S1, 1.5
L
D
D5
D7
Part Insulator
Vị trí bản vẽ
Thanh cài Bracket
22,26

## 3.Ins. report
Halla Electronics Vina |  |  |  |  | OQC CHECK SHEET | [8 empty] | HEV (A) | Creat |  | Review |  | Approve |  | Customer (B) | Creat |  | Review |  | Approve
Customer |  |  | LGEVH | [11 empty] | Ins. Date | [6 empty] | Ins. Date
Part name |  |  | HINGE 27" VI |  |  |  | Lot No. | [7 empty] | Inspector | [6 empty] | Inspector
Part number |  |  | MEF64141901 |  |  |  | Lot Q'ty |  |  | (pcs) |  |  |  |  | Jugdement |  | □Pass □Reject |  |  |  |  | Jugdement |  | □Pass □Reject
`
No |  | Check items |  | SPEC |  |  | Equip. | Criterial mark | Sample size |  |  | Q'ty | Div | #1 | #2 | #3 | #4 | #5 | #6 | #7 | #8 | #9 | #10 | #11 | #12 | #13 | #14
[9 empty] | n |  | c
Apperance | 1 | Ngoại quan |  | Không biến dạng, cong vênh. Không nứt, xước, bavia, dị vật. Bề mặt cạnh không bavia sắc nhọn Bề mặt marking khuôn rõ nét, đúng tiêu chuẩn số khuôn MP được xuất hàng |  |  | Mắt | - | 100% |  |  |  | A
B
| 2 | Lớp sơn |  | Không xước, không bong tróc, không dính bẩn, chưa khô. |  |  | Mắt | - | 100% |  |  |  | A
B
| 3 | Chốt lắp ráp |  | Chốt không biến dạng, cong vênh, nứt vỡ hay bavia, parting line. |  |  | Mắt | - | 100% |  |  |  | A
B
| 4 | Các lỗ vít |  | Không bavia, tắc lỗ, không vỡ mẻ. |  |  | Mắt | - | 100% |  |  |  | A
B
| 5 | Cuống phun liệu |  | Cuống phun được mài nhẵn, không để lại cạnh sắc. |  |  | Mắt | - | 100% |  |  |  | A
B
| 6 | Part lắp ráp |  | Không thiếu part lắp ráp: Insulator (2ea), dán đúng vị trí, không bong tróc. |  |  | Mắt | - | 100% |  |  |  | A
B
Dimension/Spec. | 1 | D1 |  | Ø6 ± 0.2 |  | 5.8 | Caliper | - | AQL, S1 |  | 2.5 |  | A
[6 empty] | 6.2 | [6 empty] | B
|  |  |  | Ø6 ± 0.2 |  | 5.8 | Caliper | - | AQL, S1 |  | 2.5 |  | A
[6 empty] | 6.2 | [6 empty] | B
|  |  |  | Ø6 ± 0.2 |  | 5.8 | Caliper | - | AQL, S1 |  | 2.5 |  | A
[6 empty] | 6.2 | [6 empty] | B
|  |  |  | Ø6 ± 0.2 |  | 5.8 | Caliper | - | AQL, S1 |  | 2.5 |  | A
[6 empty] | 6.2 | [6 empty] | B
| 2 | L1 |  | 220.2 ± 0.8 |  | 219.4 | Caliper | - | AQL, S1 |  | 2.5 |  | A
[6 empty] | 221 | [6 empty] | B
| 3 | D6 |  | 199 ± 0.5 |  | 198.5 | Caliper | - | AQL, S1 |  | 2.5 |  | A
[6 empty] | 199.5 | [6 empty] | B
| 4 | D7 |  | 5.0 ± 0.2 |  | 4.8 | P/G | - | AQL, S1 |  | 2.5 |  | A
[6 empty] | 5.2 | [6 empty] | B
|  |  |  | 5.0 ± 0.2 |  | 4.8 | P/G | - | AQL, S1 |  | 2.5 |  | A
[6 empty] | 5.2 | [6 empty] | B
| 5 | L2 |  | 32.9 ± 0.3 |  | 32.6 | High gauge | - | AQL, S1 |  | 2.5 |  | A
B
[6 empty] | 33.2 | [6 empty] | A
B
| 7 | D10 |  | 3.3 ± 0.2 |  | 3.1 | P/G | - | AQL, S1 |  | 2.5 |  | A
[6 empty] | 3.5 | [6 empty] | B
| 8 | D11 |  | 3.3 ± 0.2 |  | 3.1 | P/G | - | AQL, S1 |  | 2.5 |  | A
[6 empty] | 3.5 | [6 empty] | B
| 6 | Thickness coating |  | 90 ± 30 µm |  | 60 | Thickness machine | - | AQL, S1 |  | 2.5 |  | A
[6 empty] | 120 | [6 empty] | B
| 7 | Hot water & cross cut |  | Bong tách 0% cho mỗi không gian (1 × 1 mm) 1EA (NG, nếu một mẫu vượt quá 0% diện tích dải trong số 100 mỗi không gian) |  |  | Knife/ 3M tape/hot water machine | - | 3ea/ lot |  |  |  | A
B
Assurance test | 8 | XRF test |  | Limit (ppm): Cd: 80, Pb: 800, Hg: 800, Cr: 800 |  |  | XRF machine | - | 1EA/M |  |  |  | A
B
| 9 | Salt spray test |  | After 7 cycles, no rust |  |  | Salt spray tester | - | 1EA/M |  |  |  | A
B
| 10 | Breaking test |  | ↑ 150kgf |  |  | UTM machine | - | 1EA/W |  |  |  | A
B
Judgement
Remark:
D

## 4.Ins. guide
HALLA ELECTRONICS VINA |  |  | INSPECTION GUIDE HƯỚNG DẪN KIỂM TRA |  |  |  | Create | Review | Approve
Doc. No.: QA-OQC-IG-029
Customer |  | LGEVH | Part name | HINGE 27" VI | Model | WMFL 27"
Material |  | ALDC12 | Part no | MEF64141901 | Revised date | 2024-08-08
No Stt | Inspection item Hạng mục kiểm tra |  | Inspection method Phương pháp kiểm tra | [5 empty] | Remark Ghi chú
1 | Ngoại quan |  |  |  |  | 1. Toàn bộ bề mặt không biến dạng, nứt, vỡ, bavia hay có dị vật. Bề mặt cạnh không Bavia sắc nhọn, không rỗ khí
2. Lớp sơn không bị xước, bong tróc, bị bẩn, chưa khô.
3. Chốt lắp ráp, các chân pin không bị biến dạng, nứt vỡ, bavia, parting line..
4. Các lỗ bắt vít không bavia, không tắc lỗ, không nứt mẻ.
5. Bề mặt marking khuôn rõ nét, đúng tiêu chuẩn số khuôn MP được xuất hàng
6. Không thiếu part lắp ráp: Insulator (2ea), dán đúng vị trí, không bong tróc.
7.Check trên bàn đá, tai không cong vênh
2 | Dimensions D1~D4 Ø6 ± 0.2 |  |  |  |  | 1. Đặt mẫu như hình (quy ước kích thước: D1~D4)
2. Dùng caliper đo đường kính trụ (D1~D4)
3 | Dimensions L 220.2 ± 0.8 |  |  |  |  | 1. Đặt mẫu như hình.
2. Dùng caliper đo chiều dài sản phẩm
4 | Dimensions D6 199 ± 0.5 |  |  |  |  | 1. Đặt mẫu như hình.
2. Dùng caliper (tâm lỗ) đo khoảng cách giữa 2 tâm lỗ. 3. Lấy giá trí trên thước, cộng thêm 10mm -> ra giá trị cần đo.
5 | Dimensions D7 5± 0.2 |  |  |  |  | 1. Đặt mẫu như hình.
2. Dùng Pin gauge từ 4.8 đến 5.2 để thử Nếu pin 4.8 lọt và 5.2 không lọt là OK Nếu pin 4.8 không lọt và 5.2 lọt là NG
6 | Dimensions D8 32.9± 0.3 |  |  |  |  | 1. Đặt mẫu như hình.
2. Dùng high gauge đo sản phẩm như hình bên
7 | Thickness coating 90 ± 0.3 µm |  |  |  |  | 1.Bật nguồn máy đo độ dày, chọn Setting 2. Chọn Zezo 3.Cầm đầu đo của thiết bị đo trên bề mặt thô của sản phẩm chưa sơn 4. Giữ đầu đo một vài giây, nếu trên màn hình hiển thị của thiết bị là giá trị 0 thì có thể tiến hành đo được trên sản phẩm đã sơn 5.Đặt đầu đo lên trên sản phẩm đã sơn phủ, đo tại 5 vị trí như trong ảnh,kết quả lấy giá trị trung bình của 5 lần đo. 6.Tiêu chuẩn độ dày lớp sơn : 90 ± 0.3 µm
8 | Ngoại quan Cross test cut Kẻ 10x10 ô vuông (1mm) |  |  |  |  | 1. Đặt mẫu vào nước với nhiệt 70± 2°C trong 30 phút. Sau đó kiểm tra bề mặt không xuất hiệ bất thường . 2. Sau khi test nước nóng để part ở nhiệt độ phòng trong 60 phút sau đó dùng bút kim loại nhọn kẻ 100 ô vuông với khoảng cách là 1mm đồng đều Dán băng dính 3M lên bề mặt, sau đó miết đều trên bề mặt và giật đều tay ở góc 180 Lớp sơn trên bề mặt không bong là đạt
Vị trí bắn vít
Thanh cài braket
D1
D2
D3
D4
1
2
3
4
5
Chú ý : Kiểm tra 5 vị trí như hình
1mm
10 mm
1mm
10 mm

## 5.History card
Part No. |  | MEF64141901
Part Name |  | HINGE 27" VI
No. | Revised date | Revised contents | Type | Revise contents |  | Apply date | First lot | Create | Review | Approve
|  |  |  | Before | After
1 | 2017-10-12 | New issue |  |  |  | 2017-10-12 |  | Tan | Ninh | Trung
2 | 2018-08-20 | Thêm kích thước khoảng cách giữa 2 tâm lỗ : 199 ± 0.8 | NCR issue |  |  | 2018-08-20 |  | Tan | Ninh | Trung
3 | 2018-10-09 | Thêm hạng mục kiểm tra bavia sắc nhọn ở cạnh | NCR issue |  |  | 2018-10-09 |  | Tan | Ninh | Trung
4 | 2018-11-20 | Tăng số lượng mẫu check ngoại quan: trước G1,1.0 -> sau G1,0.65 | NCR issue |  |  | 2018-11-20 |  | Tan | Ninh | Trung
5 | 2019-04-10 | Thêm kiểm tra số lượng part trong box đã đóng gói | NCR issue |  |  | 2019-04-10 |  | Viet | Phuc | Yoon
6 | 2019-07-16 | Thêm hạng mục kiểm tra cong tai trên bàn đá bằng Tool Gap | NCR issue |  |  | 2019-07-16 |  | Nhinh | Minh | Phúc
7 | 2020-12-01 | Thêm kích thước 5.0± 0.2 | NCR issue |  |  | 2020-12-01 |  | Nhinh | Việt | Xuyên
8 | 18/3/2021 | Thêm kích thước 32.9+/-0.3 vào check sheet | Do LG yêu cầu |  |  | 18/3/2021 |  | Nhinh | Nhung | Ngát
9 | 2021-06-21 | Nội bộ kiểm tra, không thay đổi | Internal |  |  | 2021-06-21 |  | Thịnh | Quang | Ngát
10 | 2022-07-19 | Thêm hạng mục kiểm tra hot water và cross cut: 3ea/lot | NCR issue |  |  | 2022-07-19 |  | Tuan Anh | Quang | Ngát
11 | 2022-07-22 | Tăng số mẫu kiểm tra hot water và cross cut: từ 3ea/lot to 5ea/lot Monitoring trong 1 tháng | NCR issue | - 3ea/lot | - Change 5ea/lot | 2022-07-22 |  | Tuan Anh | Quang | Ngát
12 | 2022-08-17 | - Increase inspection sample for appreance in AQL in 3 next lot: from AQL G1-0.65 to G1-0.4 (Isssue NG scratch and missing paint in DJ) | NCR issue | - AQL: G1/0.65 | - Change AQL: G1/0.4 | 2022-08-17 |  | Tuan Anh | Quang | Ngát
13 | 2022-08-20 | - Increase inspection sample for appreance in AQL in 3 next lot: from AQL G1-0.65 to G1-0.4 (Isssue NG Dot in DJ) | NCR issue | - AQL: G1/0.65 | - Change AQL: G1/0.4 | 2022-08-20 |  | Tuan Anh | Quang | Ngát
14 | 2022-08-25 | Giảm số mẫu kiểm tra hot water và cross cut: từ 5ea/lot to 3ea/lot | Internal | - 5ea/lot | - Change 3ea/lot | 2022-08-25 |  | Tuan Anh | Quang | Ngát
15 | 2022-08-31 | - Decrease inspection sample for appreance in AQL after monitoring 3 next lot no issue (Isssue NG Dot and NG scratch, missing paint in DJ) | Internal | - AQL: G1/0.4 | - Change AQL: G1/0.65 | 2022-08-31 |  | Tuan Anh | Quang | Ngát
16 | 2022-10-08 | - Increase inspection sample for appreance in AQL in 3 next lot: from AQL G1-0.65 to G1-0.4 (Isssue NG Stick mold in DJ) | NCR issue | - AQL: G1/0.65 | - Change AQL: G1/0.4 | 2022-10-08 |  | Tuan Anh | Quang | Ngát
17 | 2022-10-08 | - Increase inspection sample for appreance in AQL in 3 next lot: from AQL G1-0.65 to G1-0.4 (Isssue NG Deform in DJ) | NCR issue | - AQL: G1/0.65 | - Change AQL: G1/0.4 | 2022-10-08 |  | Tuan Anh | Quang | Ngát
18 | 2022-10-14 | - Decrease inspection sample for appreance in AQL after monitoring 3 next lot no issue (Isssue NG Stick mold and NG Deform in DJ) | Internal | - AQL: G1/0.4 | - Change AQL: G1/0.65 | 2022-10-14 |  | Tuan Anh | Quang | Ngát
19 | 2022-10-23 | - Increase inspection sample for appreance in AQL in 3 next lot: from AQL G1-0.65 to G1-0.4 (Isssue NG remain paint in DJ) | NCR issue | - AQL: G1/0.65 | - Change AQL: G1/0.4 | 2022-10-23 | 1020 | Tuan Anh | Quang | Ngát
20 | 2022-10-31 | - Decrease inspection sample for appreance in AQL after monitoring 3 next lot no issue (Isssue NG remain paint in DJ) | Internal | - AQL: G1/0.4 | - Change AQL: G1/0.65 | 2022-10-31 | 510 | Tuan Anh | Quang | Ngát
21 | 2022-11-16 | - Increase inspection sample for appreance in AQL in 3 next lot: from AQL G1-0.65 to G1-0.4 (Isssue missing tape) | NCR issue | - AQL: G1/0.65 | - Change AQL: G1/0.4 | 2022-11-16 | 510 | Tuan Anh | Quang | Ngát
22 | 2022-11-22 | - Decrease inspection sample for appreance in AQL after monitoring 3 next lot no issue: from AQL G1-0.4 to G1-0.65 (Isssue missing tape) | Internal | - AQL: G1/0.4 | - Change AQL: G1/0.65 | 2022-11-22 | 1020 | Tuan Anh | Quang | Ngát
23 | 2023-03-20 | OQC 100% inspection in 3 months monitoring missing tape issue | NCR issue | NA | 100% inspection in 3 months | 2023-03-20 | 510 | Tuan Anh | Quang | Ngát
24 | 2023-08-28 | Internal revised | Internal |  |  | 2023-08-28 | 1020 | Tuan Anh | Quang | Ngát
25 | 2023-12-14 | Thay đổi kích thước giữa 2 tâm lỗ | Do LG yêu cầu Follow Q-Map | 199 ± 0.8 | 199 ± 0.5 | 2023-12-14 | 1020 | Tuan Anh | Quang | Ngát
26 | 2024-03-08 | OQC 100% inspection in 3 months monitoring mixing product issue | NCR issue | - Change AQL: G1/0.65 | 100% inspection in 3 months | 2024-03-08 | 510 | Tuan Anh | Quang | Ngát
History card
Lịch sử sửa đổi

## 5.4M change (hidden)
Halla Electronics Vina |  | 4M CHANGE-ECO HISTORY CONTROL LIST LỊCH SỬ 4M CHANGE-ECO
Part No.: | AEH75656401 |  | Part name: | HINGE 27" VI Ass'y
No. | Applied date | First delivery lot | 4M changed contents | Before change | After change
1 | 2018-04-07 | 2018-04-25 | Apply Mold #1
2 | 2018-07-04 | 2018-07-07 | Apply Mold #2
3 | 2018-09-10 | 2018-09-12 | Apply Mold #3
4 | 2019-01-16 | 2019-01-18 | Apply Mold #4
5 | 2019-02-20 | 2019-02-23 | Apply Mold #5
6 | 2019-06-14 | 2019-06-27 | Apply Mold #6
7 | 2019-06-14 | 2019-06-27 | Apply Mold #7
8 | 2019-10-31 | 2019-11-20 | Apply Mold #8
9 | 2019-10-31 | 2019-11-19 | Apply Mold #9
10 | 2020-06-05 | 2020-06-20 | Apply Mold #11
11 | 2020-06-05 | 2020-11-17 | Apply Mold #12
12 |  | 2020-12-01 | Change ECO lỗ pin từ 5.2± 0.2 sang 5.0 ± 0.2 | 5.2± 0.2 | 5.0± 0.2
13 | 2021-07-10 |  | Add shot blasting Change from EDC coating to powder coating

## 6.Defect history
Part no: |  | MEF64141901 | Part name: | HINGE 27" VI Ass'y
No | Nội dung lỗi | Ảnh lỗi | Ngày phát sinh | Nguyên nhân | Đối sách
1 | Lẹm |  | 2018-06-12 | - | -
2 | Bavia đầu trục lắp rắp Bush |  | 2018-06-18 | - | Yêu cầu mài hết bavia
3 | Xước bề mặt |  | 2018-06-29 | - | -
4 | Sản phẩm bị lẹm |  | 2018-08-23 | - | -
5 | Không mài parting line ở chốt ( Mold #2) |  | 2018-10-04 | Do công nhân không mài | Yêu cầu mài hết bavia, parting line ở các vị trí chốt.
6 | Bủi bẩn bề mặt |  | 2018-10-05 | - | -
7 | Bavia sắc nhọn ở cạnh (Mold #1) |  | 2018-10-08 | Do slider khuôn khớp nhau -> bavia. | Yêu cầu mài hết bavia, parting line..
8 | Nứt ( đường ghép khuôn) |  | 2018-10-31 | - | -
9 | Sơn bề mặt chưa khô |  | 2018-11-10 | Do chưa đủ thời gian sấy | Đào tạo công nhân, yêu cầu khi xảy ra sự cố bất thường -> thông tin ngay quản lý để xử lý.
10 | Dính gate |  | 2018-11-15 | Do thao tác công nhân không mài. | Đào tao công nhân Yêu cầu mài kĩ các vị trí lắp rắp
11 | Burr |  | 2018-11-18 | Do thao tác công nhân không mài. | Đào tao công nhân Yêu cầu mài kĩ các vị trí lắp rắp
12 | Thiếu part lắp rắp ( insulator) |  | 2018-12-18 | Do thao tác công nhân | Đào tạo công nhân Layout khu vực làm việc
13 | NG kích thước đường kính trụ |  | 28/03/2019 | -Khuôn mold bị NG | -Sửa khuôn mold #3
14 | Hinge Assembly thiếu part bên trong box |  | 2019-04-09 | Do công nhân không kiểm soát được số lượng trong box, OQC không phát hiện ra lỗi thiếu part trong box | Đào taạo công nhân Thêm người kiểm tra trước khi đóng gói Thêm SSI Thêm quantity check point vào OQC Check sheet
15 | Hinge VI bị sai kích thước D7 (3.3±0.2) |  | 2019-05-30 | Do sản phẩm lắp ráp khó--> sửa khuôn--> làm sai kích thước D7 | Sửa lại khuôn
16 | Hinge VI bị bong tróc lớp sơn và oxihoa |  | 2019-06-25 | Bong tróc lớp sơn dẫn đến oxihoas | Bên sơn vệ sinh và cho sơn lại
17 | Hinge VI bị cong tai |  | 2019-07-19 | Do ro bot kéo sản phẩm đập vào chốt xiên | Sản xuất check 100% bằng jig sau công đoạn mài, LQC đưa vào hạng mục kiểm tra ngoại quan
18 | Hinge VI ba via pin đẩy |  | 14.12.2019 | Do pin đẩy bị mòn, công nhân mài via sót | Sorting and rework toàn bộ hàng tồn kho Thay slide core
16 | Hinge VI bị xước bề mặt |  | 2020-03-31 | Do sử dụng giũa to để mài dẫn đến tình trạng xước bề mặt | Thay giũa to bằng giũa kim cương và sử dụng giấy giáp mịn để trà
17 | Hinge VI bị xước bề mặt |  | 2020-04-10 | Do khuôn gần hết shot count, nên bề mặt khuôn bị xước, công nhân chỉ mài via, không mài bề mặt vì sợ chiều dầy giảm | Buffing bề mặt sản phẩm Cho chạy khuôn mới ( khuôn 9)
18 | NG ngoại quan |  | 6.5.2020 | Do sản phẩm có gờ Do giữa các thanh trượt của khuôn đúc có khoảng hở tạo gờ nhưng không mài Do các thanh trượt của khuôn đúc dính nhôm dẫn đến khoảng hở tạo gờ | Thực hiện mài vị trí gờ của sản phẩm Bảo dưỡng và vệ sinh khuôn thường xuyên
19 | Xước |  | 2021-01-05 | Sản phẩm bị xước do thiếu dung dịch spray Do hệ thống vòi phun bị xê dịch, dẫn đến dung dịch spray không vào được vị trí đó dẫn đến kéo khuôn gây xước | Làm cảnh báo lỗi Đào tạo công nhân Update lịch sử lỗi và SSI Vệ sinh khuôn 2 lần/ ca Làm check sheet kiểm tra vị trí vòi phun ( 1 tiếng/ lần)
20 | Thiếu liệu |  | 2022-03-29 | Sản phẩm bị xước do thiếu dung dịch spray Do hệ thống vòi phun bị xê dịch, dẫn đến dung dịch spray không vào được vị trí đó dẫn đến kéo khuôn gây xước | Làm cảnh báo lỗi Đào tạo công nhân Update lịch sử lỗi và SSI Vệ sinh khuôn 2 lần/ ca Làm check sheet kiểm tra vị trí vòi phun ( 1 tiếng/ lần)
21 | Thiếu liệu |  | 2022-06-09 | Sản phẩm bị xước do thiếu dung dịch spray Do hệ thống vòi phun bị xê dịch, dẫn đến dung dịch spray không vào được vị trí đó dẫn đến kéo khuôn gây xước | Làm cảnh báo lỗi Đào tạo công nhân Update lịch sử lỗi và SSI Vệ sinh khuôn 2 lần/ ca Làm check sheet kiểm tra vị trí vòi phun ( 1 tiếng/ lần)
22 | Bong sơn |  | 2022-07-19 | Sản phẩm bị xước do thiếu dung dịch spray Do hệ thống vòi phun bị xê dịch, dẫn đến dung dịch spray không vào được vị trí đó dẫn đến kéo khuôn gây xước | Làm cảnh báo lỗi Đào tạo công nhân Update lịch sử lỗi và SSI Vệ sinh khuôn 2 lần/ ca Làm check sheet kiểm tra vị trí vòi phun ( 1 tiếng/ lần)
23 | Mụn |  | 2022-08-19 | Sản phẩm bị xước do thiếu dung dịch spray Do hệ thống vòi phun bị xê dịch, dẫn đến dung dịch spray không vào được vị trí đó dẫn đến kéo khuôn gây xước | Làm cảnh báo lỗi Đào tạo công nhân Update lịch sử lỗi và SSI Vệ sinh khuôn 2 lần/ ca Làm check sheet kiểm tra vị trí vòi phun ( 1 tiếng/ lần)
24 | Xước |  | 2022-08-16 | Sản phẩm bị xước do thiếu dung dịch spray Do hệ thống vòi phun bị xê dịch, dẫn đến dung dịch spray không vào được vị trí đó dẫn đến kéo khuôn gây xước | Làm cảnh báo lỗi Đào tạo công nhân Update lịch sử lỗi và SSI Vệ sinh khuôn 2 lần/ ca Làm check sheet kiểm tra vị trí vòi phun ( 1 tiếng/ lần)
25 | Dính khuôn |  | 2022-10-07 | Sản phẩm bị xước do thiếu dung dịch spray Do hệ thống vòi phun bị xê dịch, dẫn đến dung dịch spray không vào được vị trí đó dẫn đến kéo khuôn gây xước | Làm cảnh báo lỗi Đào tạo công nhân Update lịch sử lỗi và SSI Vệ sinh khuôn 2 lần/ ca Làm check sheet kiểm tra vị trí vòi phun ( 1 tiếng/ lần)
26 | Biến dạng |  | 2022-10-07 | Sản phẩm bị xước do thiếu dung dịch spray Do hệ thống vòi phun bị xê dịch, dẫn đến dung dịch spray không vào được vị trí đó dẫn đến kéo khuôn gây xước | Làm cảnh báo lỗi Đào tạo công nhân Update lịch sử lỗi và SSI Vệ sinh khuôn 2 lần/ ca Làm check sheet kiểm tra vị trí vòi phun ( 1 tiếng/ lần)
0
Halla Electronics
Vina
DEFECT HISTORY
LỊCH SỬ LỖI
Box NG

## AQL sheet
Inspection Level | [8 empty] | Sample Alphabet |  | Acceptance quality level (AQL)
[10 empty] | Sample quantity | 0.01 |  | 0.015 |  | 0.025 |  | 0.04 |  | 0.065 |  | 0.1 |  | 0.15 |  | 0.25 |  | 0.4 |  | 0.65 |  | 1 |  | 1.5 |  | 2.5 |  | 4 |  | 6.5 |  | 10 |  | 15
N(Lot size) |  | S-1 | S-2 | S-3 | S-4 | G-Ⅰ | G-Ⅱ | G-Ⅲ |  |  | Ac | Re | Ac | Re | Ac | Re | Ac | Re | Ac | Re | Ac | Re | Ac | Re | Ac | Re | Ac | Re | Ac | Re | Ac | Re | Ac | Re | Ac | Re | Ac | Re | Ac | Re | Ac | Re | Ac | Re
2~8 |  | A | A | A | A | A | A | B | A | 2 | [28 empty] | 0 | 1
9~15 |  | A | A | A | A | A | B | C | B | 3 | [26 empty] | 0 | 1 |  |  |  |  | 1 | 2
16~25 |  | A | A | B | B | B | C | D | C | 5 | [24 empty] | 0 | 1 |  |  |  |  | 1 | 2 | 2 | 3
26~50 |  | A | B | B | C | C | D | E | D | 8 | [22 empty] | 0 | 1 |  |  |  |  | 1 | 2 | 2 | 3 | 3 | 4
51~90 |  | B | B | C | C | C | E | F | E | 13 | [20 empty] | 0 | 1 |  |  |  |  | 1 | 2 | 2 | 3 | 3 | 4 | 5 | 6
91~150 |  | B | B | C | D | D | F | G | F | 20 | [18 empty] | 0 | 1 |  |  |  |  | 1 | 2 | 2 | 3 | 3 | 4 | 5 | 6 | 7 | 8
151~280 |  | B | C | D | E | E | G | H | G | 32 | [16 empty] | 0 | 1 |  |  |  |  | 1 | 2 | 2 | 3 | 3 | 4 | 5 | 6 | 7 | 8 | 10 | 11
281~500 |  | B | C | D | E | F | H | J | H | 50 | [14 empty] | 0 | 1 |  |  |  |  | 1 | 2 | 2 | 3 | 3 | 4 | 5 | 6 | 7 | 8 | 10 | 11 | 14 | 15
501~1,200 |  | C | C | E | F | G | J | K | J | 80 | [12 empty] | 0 | 1 |  |  |  |  | 1 | 2 | 2 | 3 | 3 | 4 | 5 | 6 | 7 | 8 | 10 | 11 | 14 | 15 | 21 | 22
1,201~3,200 |  | C | D | E | G | H | K | L | K | 125 | [10 empty] | 0 | 1 |  |  |  |  | 1 | 2 | 2 | 3 | 3 | 4 | 5 | 6 | 7 | 8 | 10 | 11 | 14 | 15 | 21 | 22
3,201~10,000 |  | C | D | F | G | J | L | M | L | 200 | [8 empty] | 0 | 1 |  |  |  |  | 1 | 2 | 2 | 3 | 3 | 4 | 5 | 6 | 7 | 8 | 10 | 11 | 14 | 15 | 21 | 22
10,001~35,000 |  | C | D | F | H | K | M | N | M | 315 | [6 empty] | 0 | 1 |  |  |  |  | 1 | 2 | 2 | 3 | 3 | 4 | 5 | 6 | 7 | 8 | 10 | 11 | 14 | 15 | 21 | 22
35,001~150,000 |  | D | E | G | J | L | N | P | N | 500 |  |  |  |  | 0 | 1 |  |  |  |  | 1 | 2 | 2 | 3 | 3 | 4 | 5 | 6 | 7 | 8 | 10 | 11 | 14 | 15 | 21 | 22
150,001~500,000 |  | D | E | G | J | M | P | Q | P | 800 |  |  | 0 | 1 |  |  |  |  | 1 | 2 | 2 | 3 | 3 | 4 | 5 | 6 | 7 | 8 | 10 | 11 | 14 | 15 | 21 | 22
500,001 ↑ |  | D | E | H | K | N | Q | R | Q | 1250 | 0 | 1 |  |  |  |  | 1 | 2 | 2 | 3 | 3 | 4 | 5 | 6 | 7 | 8 | 10 | 11 | 14 | 15 | 21 | 22
[9 empty] | R | 2000 |  |  |  |  | 1 | 2 | 2 | 3 | 3 | 4 | 5 | 6 | 7 | 8 | 10 | 11 | 14 | 15 | 21 | 22
Specification change details | Date | Specification No. |  | Change details | [5 empty] | Changed by | Quality improvement request | Date |  | Contents | [21 empty] | Result confirmation
↓=Use the initial sampling method in the down arrow direction. When the sample size is larger than the lot size, execute a full inspection.
↑=Use the initial sampling method in the up arrow direction.
Ac=Number of accepted judgments
Re=Number of rejected judgments
IQC: Sampling - General: Inspection Level : S2 (2.5)
- Appearande: Inspection Level : G1 (0.65)
1 TIME SAMPLING METHOD
↓
↓
↓
↓
↓
↓
↓
↓
↓
↓
↓
↓
↓
↓
↓
↓
↓
↓
↓
↓
↓
↓
↓
↓
↓
↓
↓
↓
↑
↑
↑
↑
↑
↑
↑
↑
↑
↑
↑
↑
↑
↑
↑
↑
↑
↑
↓
↑
↑
↑
↑

## Q-Map
|  |  |  | P/No |  | :
No | Product |  | Assembly part | Part | 2nd Supplier Name | Inspection Item | Spec. (Inspection Standard) | Inspection |  |  |  |  | Check Department | [7 empty] | Important management Item
[13 empty] | 2nd vendor |  | First vendor | [5 empty] | CTQ CTP | Important dimension | Important function | PRR 3 time (within 1year) | CEO&Field issue | GERP/ GQMS
[8 empty] | Action | Add | Check Method | PU-SCS | Supplier internal | Action | Period | IQC |  | LQC |  | OQC
| Size | Tool | [12 empty] | Action | Period | Action | Period | Action | Period
1 | 27" | 575 | Door assembly | Hinge AEH75656401 | HALLA | Appearance (No burr, Flash) | No defect | £ |  | Visual | £ | [5 empty] | £ | 2h/time/5 shots | £ | AQL; G1 0.65
2 | 27" | 575 |  |  |  | Hook diameter D1 | 6.0±0.1mm | £ | [8 empty] | £ | 4h/time/shot | £ | AQL; S1 2.5
3 | 27" | 575 |  |  |  | Hook diameter D2 | 6.0±0.1mm | £ | [8 empty] | £ | 4h/time/shot | £ | AQL; S1 2.5
4 | 27" | 575 |  |  |  | Hook diameter D3 | 6.0±0.1mm | £ | [8 empty] | £ | 4h/time/shot | £ | AQL; S1 2.5
5 | 27" | 575 |  |  |  | Hook diameter D4 | 6.0±0.1mm | £ | [8 empty] | £ | 4h/time/shot | £ | AQL; S1 2.5
| 27" | 575 |  |  |  | Hook postion P1 | 32.9 ± 0.3mm | [11 empty] | £ | AQL; S1 2.5
| 27" | 575 |  |  |  | Hook postion P2 | 32.9 ± 0.3mm
| 27" | 575 |  |  |  | Hook postion P3 | 32.9 ± 0.3mm
| 27" | 575 |  |  |  | Hook postion P4 | 32.9 ± 0.3mm
6 | 27" | 575 |  |  |  | Hook postion P1 | 39.6±0.3mm | £ | [8 empty] | NA | NA | NA | NA
7 | 27" | 575 |  |  |  | Hook postion P2 | 39.6±0.3mm | £ | [8 empty] | NA | NA | NA | NA
8 | 27" | 575 |  |  |  | Hook postion P3 | 39.6±0.3mm | £ | [8 empty] | NA | NA | NA | NA
9 | 27" | 575 |  |  |  | Hook postion P4 | 39.6±0.3mm | £ | [8 empty] | NA | NA | NA | NA
10 | 27" | 575 |  |  |  | Distance between 2 holes L2 | 199±0.3mm | £ | [8 empty] | £ | 4h/time/shot | £ | AQL; S1 2.5
11 | 27" | 575 |  |  |  | Hook hang on Bracket width (Upper) D5 | 6±0.1mm | £ | [8 empty] | NA | NA | NA | NA
12 | 27" | 575 |  |  |  | Hook hang on Bracket width (Lower) D6 | 6±0.1mm | £ | [8 empty] | NA | NA | NA | NA

## 7.Limit sample (hidden)
Halla Electronics Vina |  | LIMITED SAMPLE CONTROL LIST DANH SÁCH KIỂM SOÁT MẪU GIỚI HẠN
Part no: |  | AEH75656401 | Part name | Hinge 27" VI Ass'y
No | Số Card | Nội dung lỗi | Ảnh lỗi | Accepted reason Lí do chấp nhận | Approved date Ngày phê duyệt | P.I.C
1 | OQC-LS-0420-001 | Ngoại quan |  | - | 2018-04-20 | Mr Viet SQA